## Revison
CS-0028
Date de revision | Revision effectué par | Revision | Description de la modification | Création | Verification | Approbation
2021-01-08 | Sayf Gharbi | 00 | First release | Sayf Gharbi | Med Aymen Ghribi | Houssem Baccouchi
2022-03-15 | Sayf Gharbi | 01 | Review of the special characteristics according to procedure LI-SFT-0003 'Ajout PULL OFF TEST ( N°7 #op100 ) | Sayf Gharbi | Med Aymen Ghribi | Houssem Baccouchi
2022-04-21 | Bilel Guesmi | 02 | mise à jour des contrôles pour l’étape du processus de découpe des supports (augmentation de l’échantillon et go_nogo) updated controls for media cutting process step (increased sample plus go_nogo) | Bilel Guesmi | Houssem Baccouchi | Roberto Crociani
2022-05-11 | Bilel Guesmi | 03 | Updated temperature parameter(Pleaing Machine) Add frequency control : step 60 | Bilel Guesmi | Houssem Baccouchi | Roberto Crociani
2022-05-24 | Sayf Gharbi | 04 | 1/ Updated the Pull off test by adding ok / nok for the welding of empty cover 2 / reform the CS | Gharbi SAIF | Houssem Baccouchi | Roberto Crociani
2022-06-17 | Ismahen Mejri | 05 | Updated of the control sheet the addition of 21 measurement of media height 26 +/- 0.3 | Ismahen Mejri | Houssem Baccouchi | Roberto Crociani
2022-07-22 | Sayf Gharbi | 06 | Updated frequency in step #100 for | Sayf Gharbi | Houssem Baccouchi | Roberto Crociani
2022-08-03 | Ismahen Mejri | 07 | (OP 80 & OP 100 : Review Control check Sampling frequency) (As per the agreement with Customer) | Ismahen Mejri | Houssem Baccouchi | Roberto Crociani
2022-09-05 | Sayf Gharbi | 08 | # 100 ( update Weight tolérance ) * According to the Gluing Process Meeting | Sayf Gharbi | Houssem Baccouchi | Roberto Crociani
09/09/2022 | Bilel Guesmi | 09 | Add new p/n 25.27.689.80 WITH new O-ring (25.467.S/25.466.S) | Bilel Guesmi | Houssem Baccouchi | Roberto Crociani
2022-10-11 | Bilel Guesmi | 10 | Add new p/n After Market and private label (9B.27.689.00 / 2B.27.689.00 / F963.27.689.00 / FO.27.689.00/ 27.689.00 / 09.27.689.00) 'Updated temperature parameter (Pleaing Machine) PPS-0128 Update contrôle methode for Aspect of Media (Panel defect) (075.375.0) | Bilel Guesmi | Houssem Baccouchi | Roberto Crociani

## 075.375.0
FICHE DE CONTRÔLE FILTRE AIO 1 / ZAP 3 075.375.0
[11 empty] | Préparation de la ligne : Verification MP | [8 empty] | Préparation de la ligne : Paramètre process
|  | Reference UFI/SOFIMA | S7689A |  |  | Customer | BLOW-BY CARTRIDGE |  |  |  | Designation MP | REFERENCE |  | N° LOT JDE. |  |  |  | Validité Produit chimiques |  | Machine: Plisseuse | [5 empty] | Machine : Hotmel Glue
|  | Reference CLIENT | 075.375.0 |  |  | Supplier | CNHI |  |  |  | 15.8.5.680 | 077.49.700 | [7 empty] | Paramètre |  | Consigne |  | Constat |  | Paramètre |  | Consigne | Constat
|  | FPT P/N | 5801686484 | [7 empty] | Glass Fiber | 29.F26.A1.T.680 | [7 empty] | Température 1 |  | 65±10 |  |  |  | Zone1 |  | 130±10
|  | Libelle Produit | [8 empty] | Media | 15.8.5.680 | [7 empty] | Température 2 |  | 150±10 |  |  |  | Zone2 |  | 160±10
|  | STAGE PROJET | Mass Production |  |  |  | . |  |  |  | Glue | 33.72 | [7 empty] | Température 3 |  | 140±10 |  |  |  | Zone3 |  | 190±10
[26 empty] | Zone4 |  | 195±10
|  | Qualification Stage | Mass Production | [22 empty] | Zone5 |  | 210±10
|  | N.OF |  |  |  |  | Moyenne de Mesure | [18 empty] | vitesset pompe |  | 18±5
Date de production
|  | Date & IE Plan | Rev A 21/03/2014
|  | Acceptation |  | Quantity/W.O
[12 empty] | PR : Production |  |  | OF : ordre de fabrication
COQ : CONTROLEUR QUALITE
Semie Finie
Caracterisiques techniques et fonctionnelles | [15 empty] | Démarrage
N°op | ITEM | Identification des caracteristiques: - Plan, - Description (etainchete, brouillard salin…) |  |  |  |  | identif. Caract. | CS | Nominal | LL | UL | Moyen de contrôle | Fréquence |  |  | PR |  | COQ
[16 empty] | …………. |  | …………. | …………. |  |  |  | …………. |  |  |  | ………….
1 | 60 Media Pleating | Superposition medias Multilayer : |  | UFI 077.49.700 UFI 29.F26.A1.680 UFI 15.8.5.680 UFI 077.49.700 |  |  | 3 | C | B | Acc. to control instruction LI-SFT-0070 |  | Visuel | After start up validation & re-startup (PR)
2 |  | Rolling Direction |  |  |  |  | 3 | C | B
3 |  | Pleat Number |  |  |  |  | 2 | C | 75 | 73 | 77 | Couting | Start up + last off +2H and re-startup ( each change coil)
4 |  | Pleat Height (Point 1) |  |  |  |  | 2 | C | 13 | 13 | 13.5 | Caliper | Start up + last off +2H and re-startup ( each change coil)
5 |  | Pleat Height (Point 2) |  |  |  |  | 2 | C | 13 | 13 | 13.5 | Caliper | Start up + last off +2H and re-startup ( each change coil)
6 |  | Pleat Height (Point 3) |  |  |  |  | 2 | C | 13 | 13 | 13.5 | Caliper | Start up + last off +2H and re-startup ( each change coil)
7 |  | Pleat Height (Point 4) |  |  |  |  | 2 | C | 13 | 13 | 13.5 | Caliper | Start up + last off +2H and re-startup ( each change coil)
8 |  | Aspect of element (Déchiré) |  |  |  |  | 3 | C | B | Acc. to Panel Defect DC-0034 |  | Visual | After start up validation (PR)
9 |  | Aspect of pleating |  |  |  |  | 3 | C | B |  |  | Visual | After start up validation (PR)
10 |  | Aspect of Media (Parts must be clean and free of burrs) |  |  |  |  | 3 | C | B |  |  | Visual | After start up validation (PR)
1 | 70 Pleat join by hotmelt glue | Aspect of glue |  |  |  |  | 3 | + | B | Acc. to Panel Defect DC-0030 |  | Visual | 1 pcs start + last off +3H (COQ) 1 PCS statrt up (PR)
2 |  | Correct dispensing of glue |  |  |  |  | 3 | + | B |  |  | Visual
3 |  | Superposition medias Multilayer : |  | UFI 077.49.700 UFI 29.F26.A1.680 UFI 15.8.5.680 UFI 077.49.700 |  |  | 3 | C | B | Acc. to control instruction LI-SFT-0070 |  | Visual | After start up validation (PR)
4 |  | Rolling Direction |  |  |  |  | 3 | C | B
5 |  | Aspect of Media (Parts must be clean and free of burrs) |  |  |  |  | 3 | C | B | Acc. to Panel Defect DC-0030 |  | Visual | After start up validation (PR)
1 | 80 Cutting Elements | Aspect of Media (Parts must be clean and free of burrs) |  |  |  |  | 3 | C | B | Acc. to Panel Defect DC-0031 |  | Visual | After start up validation (PR)
1 | 90 Ultrasonic welding of the retaining ring on the lid | Aspect of welding (No Burs or trace) |  |  |  |  | 3 | + | B | Acc. to Panel Defect DC-0033 |  | Visual | 1 pcs start + last off +3H (COQ) 1 PCS statrt up (PR)
[7 empty] | 3 | + | B |  |  | Visual
2 |  | Pull off ( the retaining ring on the lids) |  |  |  |  | 3 |  | B |  |  | Manuel | 1 pcs at start up (PR)
2 | [16 empty] | Remarques :
| VERIFICATION PIECE MASTER DMR ET RDMR | [6 empty] | Commentaires :
| 1 | Piece Master | NA |  | NA | [11 empty] | Mettre " C " si CONFORME
Mettre " NC " si NON-CONFORME
[17 empty] | AC CEPTATION LOT JOURNALIER : |  |  |  | OUI NON |  | OUI |  | NON
VERIFICATION GABARIT DE CONTRÔLE DMR
| 1 | Disponibilité gabarit de contrôle | GCHM BBC . MAX | [13 empty] | Qté PRODUITE CONFORME |  |  | ……………….. |  | Qté NC |  |  | ……….
| 2 |  | GCHM BBC . MIN
|  |  | Nom et visa chef de ligne | [8 empty] | Nom et visa COQ | [13 empty] | …...............................................................................

## 25.27.689.20
FICHE DE CONTRÔLE FILTRE AIO 1 / ZAP 3 25.27.689.20
[11 empty] | Préparation de la ligne : Verification MP | [9 empty] | Préparation de la ligne : Paramètre process
|  | Reference UFI/SOFIMA | S7689A |  |  | Customer | BLOW-BY CARTRIDGE |  |  |  | Designation MP | REFERENCE |  | N° LOT JDE. |  |  |  |  | Validité Produit chimiques |  | Machine: Caroussel | [5 empty] | Machine : Machine GLUE
|  | Reference CLIENT | 25.27.689.20 |  |  | Supplier | CNHI |  |  |  | Resin Mix | 33.17.1 | [8 empty] | Paramètre |  | Consigne |  | Constat |  | Paramètre |  | Consigne |  | Constat
|  | FPT P/N | 5801686484 | [8 empty] | 33.18.3 | [8 empty] | Température Station 1 |  | 130±10 |  |  |  | Températue |  | T°>=25°C
|  | Libelle Produit | [8 empty] | Multilayer Media | 075_375_0 | [8 empty] | Température Station 2 |  | 130±10 |  |  |  | Températue A |  | T°>=25°C
|  | STAGE PROJET | Mass Production |  |  |  | . |  |  |  | O-Ring 36 . 2 x 2 . 62 | 25.467 | [8 empty] | Température Station 3 |  | 130±10 |  |  |  | Températue B |  | T°>=25°C
[11 empty] | O-Ring 42 . 5 x 2 . 62 | 25.466 | [8 empty] | Température Station 4 |  | 130±10 |  |  |  | Vitesse Plateau |  | 125±10 tr/min
|  | Qualification Stage | Mass Production | [7 empty] | Retaining Ring | 99_768 | [8 empty] | Température Station 5 |  | 130±10 |  |  |  | Temps de collage |  | 3±0,2
[11 empty] | Upper cover | 0120.48 | [8 empty] | Température Station 6 |  | 130±10 |  |  |  | Temps composant A |  | 5,93g/sec±1
[11 empty] | Under Cover | 0120.49 | [8 empty] | Air Comprimé |  | 6±1 |  |  |  | Temps composant A |  | 2,1g/sec±0,5
|  | N.OF |  |  |  | Quantity/W.O |  |  |  |  | Machine Lazer | [9 empty] | Temps de séchage |  | 10min
|  | Date de production |  |  |  | Date & IE Plan |  | Rev A 10/03/2014 |  |  | BON FONCTIONNEMENT ET CHOIX MESSAGE | [5 empty] | OK |  | NOK
|  |  | Moyen de Mesure | [29 empty] | ²
[12 empty] | PR : Production |  |  | OF : ordre de fabrication
COQ : CONTROLEUR QUALITE
A s s e m b l a g e P r o d u i t F I N I
Caracterisiques techniques et fonctionnelles | [15 empty] | Démarrage
N°op | ITEM | Identification des caracteristiques: - Plan, - Description (etainchete, brouillard salin…) |  |  |  |  | identif. Caract. | CS | Nominal | LL | UL | Moyen de contrôle | Fréquence |  |  | PR |  |  | COQ
[16 empty] | …………. |  |  | …………. | …………. |  |  |  | …………. |  | …………. |  | ………….
2 | # 100 Glue Distribution & Cartridge assembly | Ratio (gramme) |  |  |  |  | 2 |  | 50 | 48 | 52 | BALANCE | 1Pcs at startup + 1pc end off ( Cond.Machine )
3 |  | Aspect et distribution de la colle (Mauvais étalement de la colle dans le couvercle) |  |  |  |  | 3 | + | B | Acc. to Panel Defect DC-0032 |  | Visual | 1 pc Start up + last off + 3H ( COQ ) & After start up Validation ( PR )
4 |  | Aspect et distribution de la colle (Manque quantité de colle) |  |  |  |  | 3 | + | B |  |  | Visual | 1 pc Start up + last off + 3H ( COQ ) & After start up Validation ( PR )
5 |  | Aspect et distribution de la colle (Dépassement de colle) |  |  |  |  | 3 |  | B |  |  | Visual | Start up
6 |  | Glue Polymerisation |  |  |  |  | 3 |  | 130°C | 120°C | 140°C | Visual | Start up + last off / 3H (PR)
1 | 110 2nd lid assembly and ultrasonic cartridge welding & glue polymerisation | Hauteur cartouche |  |  |  |  | 2 | C | 30.1 | 29.7 | 30.5 | Pied a coulisse | 1 pc Start up + last off + 2H ( COQ )
|  | Glue Polymerisation |  |  |  |  | 3 |  | 130°C | 120°C | 140°C | Visual | Start up + last off / 3H (PR)
2 |  | Aspect (Tenue d'accrochage / pas de bavure ) |  |  |  |  | 3 | + | B | Acc. to Panel Defect DC-0033 |  | Visual | 1 pc Start up + last off + 3H ( COQ ) & Start-up ( PR )
1 | 120 Cartridge O-Ring 25.466 & 25.467 | check Control internal height | [5 empty] | C | 29.2 | 28.7 | 29.7 | Caliper with PEC | 1 pc Start up + last off + 2H ( COQ )
2 |  | Presence BIG O-Ring |  |  |  |  | 3 | C | OK | Drawing SOP-0138 |  | Visual | After start up Validation ( PR )
3 |  | Presence SMALL O-Ring |  |  |  |  | 3 | C | OK
1 | 140 Plastic BAG Packaging labeling | corniere / palletisation / séparation |  |  |  |  | 2 |  | B | Acc. Fiche Packaging |  | MANUAL | chaque carton palette FINI
[8 empty] | #100 | PULL OFF TEST of the cardridge ( WITH media) | [7 empty] | #110 | PULL OFF TEST of the cardridge (WITHOUT media)
VERIFICATION PIECE MASTER DMR ET RDMR
| Master Samples |  | OK | NOK |  |  |  |  | 3 pcs Start-up ( PR ) |  |  | 3 pcs Last off ( PR ) | [5 empty] | 3 pcs Start-up 5 ( PR ) |  |  |  | 3 pcs after 4 H ( PR ) | [5 empty] | 3 pcs Last off ( PR )
| 1 | Piece Master | MS-CPJ-BBC-01 |  |  |  |  | N° | 1 | 2 | 3 | 4 | 5 |  | 6 |  | N° | 1 | 2 | 3 |  | 4 |  | 5 |  | 6 |  | 7 |  | 8 |  | 9
| 2 |  | MS-CPJ-BBC-02 |  |  |  |  | Valeur | [8 empty] | Valeur
| 3 |  | MS-CPJ-BBC-03
| 4 |  | MS-CPJ-BBC-04 |  |  |  |  | OK / NOK | [8 empty] | OK / NOK
VERIFICATION GABARIT DE CONTRÔLE DMR
| 1 | Disponibilité gabarit de contrôle | GCHC.BBC.MAX-03
| 2 |  | GC COTE 29.2 MAX
| 3 |  | GC COTE 29.2 MIN
| AC CEPTATION LOT JOURNALIER : |  | OUI |  | NON
| Qté PRODUITE CONFORME |  |  |  | ………………..
[21 empty] | Visa Chef de ligne | [5 empty] | Visa Technicien Qualité
| Qté NC |  |  |  | ………………..

## 25.27.689.80
FICHE DE CONTRÔLE FILTRE AIO 1 / ZAP 3 25.27.689.80
[11 empty] | Préparation de la ligne : Verification MP | [9 empty] | Préparation de la ligne : Paramètre process
|  | Reference UFI/SOFIMA | S7689A |  |  | Customer | BLOW-BY CARTRIDGE |  |  |  | Designation MP | REFERENCE |  | N° LOT JDE. |  |  |  |  | Validité Produit chimiques |  | Machine: Caroussel | [5 empty] | Machine : Machine GLUE
|  | Reference CLIENT | 25.27.689.80 |  |  | Supplier | CNHI |  |  |  | Resin Mix | 33.17.1 | [8 empty] | Paramètre |  | Consigne |  | Constat |  | Paramètre |  | Consigne |  | Constat
|  | FPT P/N | 5801686484 | [8 empty] | 33.18.3 | [8 empty] | Température Station 1 |  | 130±10 |  |  |  | Températue |  | T°>=25°C
|  | Libelle Produit | [8 empty] | Multilayer Media | 075_375_0 | [8 empty] | Température Station 2 |  | 130±10 |  |  |  | Températue A |  | T°>=25°C
|  | STAGE PROJET | Mass Production |  |  |  | . |  |  |  | O-Ring 36 . 2 x 2 . 62 | 25.467.S | [8 empty] | Température Station 3 |  | 130±10 |  |  |  | Températue B |  | T°>=25°C
[11 empty] | O-Ring 42 . 5 x 2 . 62 | 25.466.S | [8 empty] | Température Station 4 |  | 130±10 |  |  |  | Vitesse Plateau |  | 125±10 tr/min
|  | Qualification Stage | Mass Production | [7 empty] | Retaining Ring | 99_768 | [8 empty] | Température Station 5 |  | 130±10 |  |  |  | Temps de collage |  | 3±0,2
[11 empty] | Upper cover | 0120.48 | [8 empty] | Température Station 6 |  | 130±10 |  |  |  | Temps composant A |  | 5,93g/sec±1
[11 empty] | Under Cover | 0120.49 | [8 empty] | Air Comprimé |  | 6±1 |  |  |  | Temps composant A |  | 2,1g/sec±0,5
|  | N.OF |  |  |  | Quantity/W.O |  |  |  |  | Machine Lazer | [9 empty] | Temps de séchage |  | 10min
|  | Date de production |  |  |  | Date & IE Plan |  | Rev A 10/03/2014 |  |  | BON FONCTIONNEMENT ET CHOIX MESSAGE | [5 empty] | OK |  | NOK
Moyen de Mesure
[12 empty] | PR : Production |  |  | OF : ordre de fabrication
COQ : CONTROLEUR QUALITE
A s s e m b l a g e P r o d u i t F I N I
Caracterisiques techniques et fonctionnelles | [15 empty] | Démarrage
N°op | ITEM | Identification des caracteristiques: - Plan, - Description (etainchete, brouillard salin…) |  |  |  |  | identif. Caract. | CS | Nominal | LL | UL | Moyen de contrôle | Fréquence |  |  | PR |  |  | COQ
[16 empty] | …………. |  |  | …………. | …………. |  |  |  | …………. |  | …………. |  | ………….
2 | # 100 Glue Distribution & Cartridge assembly | Ratio (gramme) |  |  |  |  | 2 |  | 50 | 48 | 52 | BALANCE | 1Pcs at startup + 1pc end off ( Cond.Machine )
3 |  | Aspect et distribution de la colle (Mauvais étalement de la colle dans le couvercle) |  |  |  |  | 3 | + | B | Acc. to Panel Defect DC-0032 |  | Visual | 1 pc Start up + last off + 3H ( COQ ) & After start up Validation ( PR )
4 |  | Aspect et distribution de la colle (Manque quantité de colle) |  |  |  |  | 3 | + | B |  |  | Visual | 1 pc Start up + last off + 3H ( COQ ) & After start up Validation ( PR )
5 |  | Aspect et distribution de la colle (Dépassement de colle) |  |  |  |  | 3 |  | B |  |  | Visual | Start up
6 |  | Glue Polymerisation |  |  |  |  | 3 |  | 130°C | 120°C | 140°C | Visual | Start up + last off / 3H (PR)
1 | 110 2nd lid assembly and ultrasonic cartridge welding & glue polymerisation | Hauteur cartouche |  |  |  |  | 2 | C | 30.1 | 29.7 | 30.5 | Pied a coulisse | 1 pc Start up + last off + 2H ( COQ )
|  | Glue Polymerisation |  |  |  |  | 3 |  | 130°C | 120°C | 140°C | Visual | Start up + last off / 3H (PR)
2 |  | Aspect (Tenue d'accrochage / pas de bavure ) |  |  |  |  | 3 | + | B | Acc. to Panel Defect DC-0033 |  | Visual | 1 pc Start up + last off + 3H ( COQ ) & Start-up ( PR )
1 | 120 Cartridge O-Ring 25.466 & 25.467 | check Control internal height | [5 empty] | C | 29.2 | 28.7 | 29.7 | Caliper with PEC | 1 pc Start up + last off + 2H ( COQ )
2 |  | Presence BIG O-Ring |  |  |  |  | 3 | C | OK | Drawing SOP-0138 |  | Visual | After start up Validation ( PR )
3 |  | Presence SMALL O-Ring |  |  |  |  | 3 | C | OK
1 | 140 Plastic BAG Packaging labeling | corniere / palletisation / séparation |  |  |  |  | 2 |  | B | Acc. Fiche Packaging |  | MANUAL | chaque carton palette FINI
[8 empty] | #100 | PULL OFF TEST of the cardridge ( WITH media) | [7 empty] | #110 | PULL OFF TEST of the cardridge (WITHOUT media)
VERIFICATION PIECE MASTER DMR ET RDMR
| Master Samples |  | OK | NOK |  |  |  |  | 3 pcs Start-up ( PR ) |  |  | 3 pcs Last off ( PR ) | [5 empty] | 3 pcs Start-up 5 ( PR ) |  |  |  | 3 pcs after 4 H ( PR ) | [5 empty] | 3 pcs Last off ( PR )
| 1 | Piece Master | MS-CPJ-BBC-01 |  |  |  |  | N° | 1 | 2 | 3 | 4 | 5 |  | 6 |  | N° | 1 | 2 | 3 |  | 4 |  | 5 |  | 6 |  | 7 |  | 8 |  | 9
| 2 |  | MS-CPJ-BBC-02 |  |  |  |  | Valeur | [8 empty] | Valeur
| 3 |  | MS-CPJ-BBC-03
| 4 |  | MS-CPJ-BBC-04 |  |  |  |  | OK / NOK | [8 empty] | OK / NOK
VERIFICATION GABARIT DE CONTRÔLE DMR
| 1 | Disponibilité gabarit de contrôle | GCHC.BBC.MAX-03
| 2 |  | GC COTE 29.2 MAX
| 3 |  | GC COTE 29.2 MIN
| AC CEPTATION LOT JOURNALIER : |  | OUI |  | NON
| Qté PRODUITE CONFORME |  |  |  | ………………..
[21 empty] | Visa Chef de ligne | [5 empty] | Visa Technicien Qualité
| Qté NC |  |  |  | ………………..

## 9B.27.689.00
FICHE DE CONTRÔLE FILTRE AIO 1 / ZAP 3 9B.27.689.00
[11 empty] | Préparation de la ligne : Verification MP | [9 empty] | Préparation de la ligne : Paramètre process
|  | Reference UFI/SOFIMA | S7689A |  |  | Customer | BLOW-BY CARTRIDGE |  |  |  | Designation MP | REFERENCE |  | N° LOT JDE. |  |  |  |  | Validité Produit chimiques |  | Machine: Caroussel | [5 empty] | Machine : Machine GLUE
|  | Reference CLIENT | 9B.27.689.00 |  |  | Supplier | MANN & HUMMEL |  |  |  | Resin Mix | 33.17.1 | [8 empty] | Paramètre |  | Consigne |  | Constat |  | Paramètre |  | Consigne |  | Constat
|  | P/N | LC 9005 | [8 empty] | 33.18.3 | [8 empty] | Température Station 1 |  | 130±10 |  |  |  | Températue |  | T°>=25°C
|  | Libelle Produit | [8 empty] | Multilayer Media | 075_375_0 | [8 empty] | Température Station 2 |  | 130±10 |  |  |  | Températue A |  | T°>=25°C
|  | STAGE PROJET | Mass Production |  |  |  | . |  |  |  | O-Ring 36 . 2 x 2 . 62 | 25.467 | [8 empty] | Température Station 3 |  | 130±10 |  |  |  | Températue B |  | T°>=25°C
[11 empty] | O-Ring 42 . 5 x 2 . 62 | 25.466 | [8 empty] | Température Station 4 |  | 130±10 |  |  |  | Vitesse Plateau |  | 125±10 tr/min
|  | Qualification Stage | Mass Production | [7 empty] | Retaining Ring | 99_768 | [8 empty] | Température Station 5 |  | 130±10 |  |  |  | Temps de collage |  | 3±0,2
[11 empty] | Upper cover | 0120.48 | [8 empty] | Température Station 6 |  | 130±10 |  |  |  | Temps composant A |  | 5,93g/sec±1
[11 empty] | Under Cover | 0120.49 | [8 empty] | Air Comprimé |  | 6±1 |  |  |  | Temps composant A |  | 2,1g/sec±0,5
|  | N.OF |  |  |  | Quantity/W.O |  |  |  |  | Machine Lazer | [9 empty] | Temps de séchage |  | 10min
|  | Date de production |  |  |  | Date & IE Plan |  | Rev A 19/11/2019 |  |  | BON FONCTIONNEMENT ET CHOIX MESSAGE | [5 empty] | OK |  | NOK
Moyen de Mesure
[12 empty] | PR : Production |  |  | OF : ordre de fabrication
COQ : CONTROLEUR QUALITE
A s s e m b l a g e P r o d u i t F I N I
Caracterisiques techniques et fonctionnelles | [15 empty] | Démarrage
N°op | ITEM | Identification des caracteristiques: - Plan, - Description (etainchete, brouillard salin…) |  |  |  |  | identif. Caract. | CS | Nominal | LL | UL | Moyen de contrôle | Fréquence |  |  | PR |  |  | COQ
[16 empty] | …………. |  |  | …………. | …………. |  |  |  | …………. |  | …………. |  | ………….
2 | # 100 Glue Distribution & Cartridge assembly | Ratio (gramme) |  |  |  |  | 2 |  | 50 | 48 | 52 | BALANCE | 1Pcs at startup + 1pc end off ( Cond.Machine )
3 |  | Aspect et distribution de la colle (Mauvais étalement de la colle dans le couvercle) |  |  |  |  | 3 | + | B | Acc. to Panel Defect DC-0032 |  | Visual | 1 pc Start up + last off + 3H ( COQ ) & After start up Validation ( PR )
4 |  | Aspect et distribution de la colle (Manque quantité de colle) |  |  |  |  | 3 | + | B |  |  | Visual | 1 pc Start up + last off + 3H ( COQ ) & After start up Validation ( PR )
5 |  | Aspect et distribution de la colle (Dépassement de colle) |  |  |  |  | 3 |  | B |  |  | Visual | Start up
6 |  | Glue Polymerisation |  |  |  |  | 3 |  | 130°C | 120°C | 140°C | Visual | Start up + last off / 3H (PR)
1 | 110 2nd lid assembly and ultrasonic cartridge welding & glue polymerisation | Hauteur cartouche |  |  |  |  | 2 | C | 30.1 | 29.7 | 30.5 | Pied a coulisse | 1 pc Start up + last off + 2H ( COQ )
|  | Glue Polymerisation |  |  |  |  | 3 |  | 130°C | 120°C | 140°C | Visual | Start up + last off / 3H (PR)
2 |  | Aspect (Tenue d'accrochage / pas de bavure ) |  |  |  |  | 3 | + | B | Acc. to Panel Defect DC-0033 |  | Visual | 1 pc Start up + last off + 3H ( COQ ) & Start-up ( PR )
1 | 120 Cartridge O-Ring 25.466 & 25.467 | check Control internal height | [5 empty] | C | 29.2 | 28.7 | 29.7 | Caliper with PEC | 1 pc Start up + last off + 2H ( COQ )
2 |  | Presence BIG O-Ring |  |  |  |  | 3 | C | OK | Drawing SOP-0138 |  | Visual | After start up Validation ( PR )
3 |  | Presence SMALL O-Ring |  |  |  |  | 3 | C | OK
1 | 140 Plastic BAG Packaging labeling | corniere / palletisation / séparation |  |  |  |  | 2 |  | B | Acc. Fiche Packaging |  | MANUAL | chaque carton palette FINI
[8 empty] | #100 | PULL OFF TEST of the cardridge ( WITH media) | [7 empty] | #110 | PULL OFF TEST of the cardridge (WITHOUT media)
VERIFICATION PIECE MASTER DMR ET RDMR
| Master Samples |  | OK | NOK |  |  |  |  | 3 pcs Start-up ( PR ) |  |  | 3 pcs Last off ( PR ) | [5 empty] | 3 pcs Start-up 5 ( PR ) |  |  |  | 3 pcs after 4 H ( PR ) | [5 empty] | 3 pcs Last off ( PR )
| 1 | Piece Master | MS-CPJ-BBC-01 |  |  |  |  | N° | 1 | 2 | 3 | 4 | 5 |  | 6 |  | N° | 1 | 2 | 3 |  | 4 |  | 5 |  | 6 |  | 7 |  | 8 |  | 9
| 2 |  | MS-CPJ-BBC-02 |  |  |  |  | Valeur | [8 empty] | Valeur
| 3 |  | MS-CPJ-BBC-03
| 4 |  | MS-CPJ-BBC-04 |  |  |  |  | OK / NOK | [8 empty] | OK / NOK
VERIFICATION GABARIT DE CONTRÔLE DMR
| 1 | Disponibilité gabarit de contrôle | GCHC.BBC.MAX-03
| 2 |  | GC COTE 29.2 MAX
| 3 |  | GC COTE 29.2 MIN
| AC CEPTATION LOT JOURNALIER : |  | OUI |  | NON
| Qté PRODUITE CONFORME |  |  |  | ………………..
[21 empty] | Visa Chef de ligne | [5 empty] | Visa Technicien Qualité
| Qté NC |  |  |  | ………………..

## 2B.27.689.00
FICHE DE CONTRÔLE FILTRE AIO 1 / ZAP 3 2B.27.689.00
[11 empty] | Préparation de la ligne : Verification MP | [9 empty] | Préparation de la ligne : Paramètre process
|  | Reference UFI/SOFIMA | S7689A |  |  | Customer | BLOW-BY CARTRIDGE |  |  |  | Designation MP | REFERENCE |  | N° LOT JDE. |  |  |  |  | Validité Produit chimiques |  | Machine: Caroussel | [5 empty] | Machine : Machine GLUE
|  | Reference CLIENT | 2B.27.689.00 |  |  | Supplier | BOSCH (MANN & H.) |  |  |  | Resin Mix | 33.17.1 | [8 empty] | Paramètre |  | Consigne |  | Constat |  | Paramètre |  | Consigne |  | Constat
|  | P/N | F026400645 | [8 empty] | 33.18.3 | [8 empty] | Température Station 1 |  | 130±10 |  |  |  | Températue |  | T°>=25°C
|  | Libelle Produit | [8 empty] | Multilayer Media | 075_375_0 | [8 empty] | Température Station 2 |  | 130±10 |  |  |  | Températue A |  | T°>=25°C
|  | STAGE PROJET | Mass Production |  |  |  | . |  |  |  | O-Ring 36 . 2 x 2 . 62 | 25.467 | [8 empty] | Température Station 3 |  | 130±10 |  |  |  | Températue B |  | T°>=25°C
[11 empty] | O-Ring 42 . 5 x 2 . 62 | 25.466 | [8 empty] | Température Station 4 |  | 130±10 |  |  |  | Vitesse Plateau |  | 125±10 tr/min
|  | Qualification Stage | Mass Production | [7 empty] | Retaining Ring | 99_768 | [8 empty] | Température Station 5 |  | 130±10 |  |  |  | Temps de collage |  | 3±0,2
[11 empty] | Upper cover | 0120.48 | [8 empty] | Température Station 6 |  | 130±10 |  |  |  | Temps composant A |  | 5,93g/sec±1
[11 empty] | Under Cover | 0120.49 | [8 empty] | Air Comprimé |  | 6±1 |  |  |  | Temps composant A |  | 2,1g/sec±0,5
|  | N.OF |  |  |  | Quantity/W.O |  |  |  |  | Machine Lazer | [9 empty] | Temps de séchage |  | 10min
|  | Date de production |  |  |  | Date & IE Plan |  | Rev A 13/02/2020 |  |  | BON FONCTIONNEMENT ET CHOIX MESSAGE | [5 empty] | OK |  | NOK
Moyen de Mesure
[12 empty] | PR : Production |  |  | OF : ordre de fabrication
COQ : CONTROLEUR QUALITE
A s s e m b l a g e P r o d u i t F I N I
Caracterisiques techniques et fonctionnelles | [15 empty] | Démarrage
N°op | ITEM | Identification des caracteristiques: - Plan, - Description (etainchete, brouillard salin…) |  |  |  |  | identif. Caract. | CS | Nominal | LL | UL | Moyen de contrôle | Fréquence |  |  | PR |  |  | COQ
[16 empty] | …………. |  |  | …………. | …………. |  |  |  | …………. |  | …………. |  | ………….
2 | # 100 Glue Distribution & Cartridge assembly | Ratio (gramme) |  |  |  |  | 2 |  | 50 | 48 | 52 | BALANCE | 1Pcs at startup + 1pc end off ( Cond.Machine )
3 |  | Aspect et distribution de la colle (Mauvais étalement de la colle dans le couvercle) |  |  |  |  | 3 | + | B | Acc. to Panel Defect DC-0032 |  | Visual | 1 pc Start up + last off + 3H ( COQ ) & After start up Validation ( PR )
4 |  | Aspect et distribution de la colle (Manque quantité de colle) |  |  |  |  | 3 | + | B |  |  | Visual | 1 pc Start up + last off + 3H ( COQ ) & After start up Validation ( PR )
5 |  | Aspect et distribution de la colle (Dépassement de colle) |  |  |  |  | 3 |  | B |  |  | Visual | Start up
6 |  | Glue Polymerisation |  |  |  |  | 3 |  | 130°C | 120°C | 140°C | Visual | Start up + last off / 3H (PR)
1 | 110 2nd lid assembly and ultrasonic cartridge welding & glue polymerisation | Hauteur cartouche |  |  |  |  | 2 | C | 30.1 | 29.7 | 30.5 | Pied a coulisse | 1 pc Start up + last off + 2H ( COQ )
|  | Glue Polymerisation |  |  |  |  | 3 |  | 130°C | 120°C | 140°C | Visual | Start up + last off / 3H (PR)
2 |  | Aspect (Tenue d'accrochage / pas de bavure ) |  |  |  |  | 3 | + | B | Acc. to Panel Defect DC-0033 |  | Visual | 1 pc Start up + last off + 3H ( COQ ) & Start-up ( PR )
1 | 120 Cartridge O-Ring 25.466 & 25.467 | check Control internal height | [5 empty] | C | 29.2 | 28.7 | 29.7 | Caliper with PEC | 1 pc Start up + last off + 2H ( COQ )
2 |  | Presence BIG O-Ring |  |  |  |  | 3 | C | OK | Drawing SOP-0138 |  | Visual | After start up Validation ( PR )
3 |  | Presence SMALL O-Ring |  |  |  |  | 3 | C | OK
1 | 140 Plastic BAG Packaging labeling | corniere / palletisation / séparation |  |  |  |  | 2 |  | B | Acc. Fiche Packaging |  | MANUAL | chaque carton palette FINI
[8 empty] | #100 | PULL OFF TEST of the cardridge ( WITH media) | [7 empty] | #110 | PULL OFF TEST of the cardridge (WITHOUT media)
VERIFICATION PIECE MASTER DMR ET RDMR
| Master Samples |  | OK | NOK |  |  |  |  | 3 pcs Start-up ( PR ) |  |  | 3 pcs Last off ( PR ) | [5 empty] | 3 pcs Start-up 5 ( PR ) |  |  |  | 3 pcs after 4 H ( PR ) | [5 empty] | 3 pcs Last off ( PR )
| 1 | Piece Master | MS-CPJ-BBC-01 |  |  |  |  | N° | 1 | 2 | 3 | 4 | 5 |  | 6 |  | N° | 1 | 2 | 3 |  | 4 |  | 5 |  | 6 |  | 7 |  | 8 |  | 9
| 2 |  | MS-CPJ-BBC-02 |  |  |  |  | Valeur | [8 empty] | Valeur
| 3 |  | MS-CPJ-BBC-03
| 4 |  | MS-CPJ-BBC-04 |  |  |  |  | OK / NOK | [8 empty] | OK / NOK
VERIFICATION GABARIT DE CONTRÔLE DMR
| 1 | Disponibilité gabarit de contrôle | GCHC.BBC.MAX-03
| 2 |  | GC COTE 29.2 MAX
| 3 |  | GC COTE 29.2 MIN
| AC CEPTATION LOT JOURNALIER : |  | OUI |  | NON
| Qté PRODUITE CONFORME |  |  |  | ………………..
[21 empty] | Visa Chef de ligne | [5 empty] | Visa Technicien Qualité
| Qté NC |  |  |  | ………………..

## 27.689.00
FICHE DE CONTRÔLE FILTRE AIO 1 / ZAP 3 27.689.00
[11 empty] | Préparation de la ligne : Verification MP | [9 empty] | Préparation de la ligne : Paramètre process
|  | Reference UFI/SOFIMA | S7689A |  |  | Customer | BLOW-BY CARTRIDGE |  |  |  | Designation MP | REFERENCE |  | N° LOT JDE. |  |  |  |  | Validité Produit chimiques |  | Machine: Caroussel | [5 empty] | Machine : Machine GLUE
|  | Reference CLIENT | 27.689.00 |  |  | Supplier | UFI FILTERS |  |  |  | Resin Mix | 33.17.1 | [8 empty] | Paramètre |  | Consigne |  | Constat |  | Paramètre |  | Consigne |  | Constat
|  | P/N | 27.689.00 | [8 empty] | 33.18.3 | [8 empty] | Température Station 1 |  | 130±10 |  |  |  | Températue |  | T°>=25°C
|  | Libelle Produit | [8 empty] | Multilayer Media | 075_375_0 | [8 empty] | Température Station 2 |  | 130±10 |  |  |  | Températue A |  | T°>=25°C
|  | STAGE PROJET | Mass Production |  |  |  | . |  |  |  | O-Ring 36 . 2 x 2 . 62 | 25.467 | [8 empty] | Température Station 3 |  | 130±10 |  |  |  | Températue B |  | T°>=25°C
[11 empty] | O-Ring 42 . 5 x 2 . 62 | 25.466 | [8 empty] | Température Station 4 |  | 130±10 |  |  |  | Vitesse Plateau |  | 125±10 tr/min
|  | Qualification Stage | Mass Production | [7 empty] | Retaining Ring | 99_768 | [8 empty] | Température Station 5 |  | 130±10 |  |  |  | Temps de collage |  | 3±0,2
[11 empty] | Upper cover | 0120.48 | [8 empty] | Température Station 6 |  | 130±10 |  |  |  | Temps composant A |  | 5,93g/sec±1
[11 empty] | Under Cover | 0120.49 | [8 empty] | Air Comprimé |  | 6±1 |  |  |  | Temps composant A |  | 2,1g/sec±0,5
|  | N.OF |  |  |  | Quantity/W.O |  |  |  |  | Machine Lazer | [9 empty] | Temps de séchage |  | 10min
|  | Date de production |  |  |  | Date & IE Plan |  | 09/05/2017 |  |  | BON FONCTIONNEMENT ET CHOIX MESSAGE | [5 empty] | OK |  | NOK
Moyen de Mesure
[12 empty] | PR : Production |  |  | OF : ordre de fabrication
COQ : CONTROLEUR QUALITE
A s s e m b l a g e P r o d u i t F I N I
Caracterisiques techniques et fonctionnelles | [15 empty] | Démarrage
N°op | ITEM | Identification des caracteristiques: - Plan, - Description (etainchete, brouillard salin…) |  |  |  |  | identif. Caract. | CS | Nominal | LL | UL | Moyen de contrôle | Fréquence |  |  | PR |  |  | COQ
[16 empty] | …………. |  |  | …………. | …………. |  |  |  | …………. |  | …………. |  | ………….
2 | # 100 Glue Distribution & Cartridge assembly | Ratio (gramme) |  |  |  |  | 2 |  | 50 | 48 | 52 | BALANCE | 1Pcs at startup + 1pc end off ( Cond.Machine )
3 |  | Aspect et distribution de la colle (Mauvais étalement de la colle dans le couvercle) |  |  |  |  | 3 | + | B | Acc. to Panel Defect DC-0032 |  | Visual | 1 pc Start up + last off + 3H ( COQ ) & After start up Validation ( PR )
4 |  | Aspect et distribution de la colle (Manque quantité de colle) |  |  |  |  | 3 | + | B |  |  | Visual | 1 pc Start up + last off + 3H ( COQ ) & After start up Validation ( PR )
5 |  | Aspect et distribution de la colle (Dépassement de colle) |  |  |  |  | 3 |  | B |  |  | Visual | Start up
6 |  | Glue Polymerisation |  |  |  |  | 3 |  | 130°C | 120°C | 140°C | Visual | Start up + last off / 3H (PR)
1 | 110 2nd lid assembly and ultrasonic cartridge welding & glue polymerisation | Hauteur cartouche |  |  |  |  | 2 | C | 30.1 | 29.7 | 30.5 | Pied a coulisse | 1 pc Start up + last off + 2H ( COQ )
|  | Glue Polymerisation |  |  |  |  | 3 |  | 130°C | 120°C | 140°C | Visual | Start up + last off / 3H (PR)
2 |  | Aspect (Tenue d'accrochage / pas de bavure ) |  |  |  |  | 3 | + | B | Acc. to Panel Defect DC-0033 |  | Visual | 1 pc Start up + last off + 3H ( COQ ) & Start-up ( PR )
1 | 120 Cartridge O-Ring 25.466 & 25.467 | check Control internal height | [5 empty] | C | 29.2 | 28.7 | 29.7 | Caliper with PEC | 1 pc Start up + last off + 2H ( COQ )
2 |  | Presence BIG O-Ring |  |  |  |  | 3 | C | OK | Drawing SOP-0138 |  | Visual | After start up Validation ( PR )
3 |  | Presence SMALL O-Ring |  |  |  |  | 3 | C | OK
1 | 140 Plastic BAG Packaging labeling | corniere / palletisation / séparation |  |  |  |  | 2 |  | B | Acc. Fiche Packaging |  | MANUAL | chaque carton palette FINI
[8 empty] | #100 | PULL OFF TEST of the cardridge ( WITH media) | [7 empty] | #110 | PULL OFF TEST of the cardridge (WITHOUT media)
VERIFICATION PIECE MASTER DMR ET RDMR
| Master Samples |  | OK | NOK |  |  |  |  | 3 pcs Start-up ( PR ) |  |  | 3 pcs Last off ( PR ) | [5 empty] | 3 pcs Start-up 5 ( PR ) |  |  |  | 3 pcs after 4 H ( PR ) | [5 empty] | 3 pcs Last off ( PR )
| 1 | Piece Master | MS-CPJ-BBC-01 |  |  |  |  | N° | 1 | 2 | 3 | 4 | 5 |  | 6 |  | N° | 1 | 2 | 3 |  | 4 |  | 5 |  | 6 |  | 7 |  | 8 |  | 9
| 2 |  | MS-CPJ-BBC-02 |  |  |  |  | Valeur | [8 empty] | Valeur
| 3 |  | MS-CPJ-BBC-03
| 4 |  | MS-CPJ-BBC-04 |  |  |  |  | OK / NOK | [8 empty] | OK / NOK
VERIFICATION GABARIT DE CONTRÔLE DMR
| 1 | Disponibilité gabarit de contrôle | GCHC.BBC.MAX-03
| 2 |  | GC COTE 29.2 MAX
| 3 |  | GC COTE 29.2 MIN
| AC CEPTATION LOT JOURNALIER : |  | OUI |  | NON
| Qté PRODUITE CONFORME |  |  |  | ………………..
[21 empty] | Visa Chef de ligne | [5 empty] | Visa Technicien Qualité
| Qté NC |  |  |  | ………………..

## 09.27.689.00
FICHE DE CONTRÔLE FILTRE AIO 1 / ZAP 3 09.27.689.00
[11 empty] | Préparation de la ligne : Verification MP | [9 empty] | Préparation de la ligne : Paramètre process
|  | Reference UFI/SOFIMA | S7689A |  |  | Customer | BLOW-BY CARTRIDGE |  |  |  | Designation MP | REFERENCE |  | N° LOT JDE. |  |  |  |  | Validité Produit chimiques |  | Machine: Caroussel | [5 empty] | Machine : Machine GLUE
|  | Reference CLIENT | 09.27.689.00 |  |  | Supplier | SOFIMA |  |  |  | Resin Mix | 33.17.1 | [8 empty] | Paramètre |  | Consigne |  | Constat |  | Paramètre |  | Consigne |  | Constat
|  | P/N | S7689A | [8 empty] | 33.18.3 | [8 empty] | Température Station 1 |  | 130±10 |  |  |  | Températue |  | T°>=25°C
|  | Libelle Produit | [8 empty] | Multilayer Media | 075_375_0 | [8 empty] | Température Station 2 |  | 130±10 |  |  |  | Températue A |  | T°>=25°C
|  | STAGE PROJET | Mass Production |  |  |  | . |  |  |  | O-Ring 36 . 2 x 2 . 62 | 25.467 | [8 empty] | Température Station 3 |  | 130±10 |  |  |  | Températue B |  | T°>=25°C
[11 empty] | O-Ring 42 . 5 x 2 . 62 | 25.466 | [8 empty] | Température Station 4 |  | 130±10 |  |  |  | Vitesse Plateau |  | 125±10 tr/min
|  | Qualification Stage | Mass Production | [7 empty] | Retaining Ring | 99_768 | [8 empty] | Température Station 5 |  | 130±10 |  |  |  | Temps de collage |  | 3±0,2
[11 empty] | Upper cover | 0120.48 | [8 empty] | Température Station 6 |  | 130±10 |  |  |  | Temps composant A |  | 5,93g/sec±1
[11 empty] | Under Cover | 0120.49 | [8 empty] | Air Comprimé |  | 6±1 |  |  |  | Temps composant A |  | 2,1g/sec±0,5
|  | N.OF |  |  |  | Quantity/W.O |  |  |  |  | Machine Lazer | [9 empty] | Temps de séchage |  | 10min
|  | Date de production |  |  |  | Date & IE Plan |  |  |  |  | BON FONCTIONNEMENT ET CHOIX MESSAGE | [5 empty] | OK |  | NOK
Moyen de Mesure
[12 empty] | PR : Production |  |  | OF : ordre de fabrication
COQ : CONTROLEUR QUALITE
A s s e m b l a g e P r o d u i t F I N I
Caracterisiques techniques et fonctionnelles | [15 empty] | Démarrage
N°op | ITEM | Identification des caracteristiques: - Plan, - Description (etainchete, brouillard salin…) |  |  |  |  | identif. Caract. | CS | Nominal | LL | UL | Moyen de contrôle | Fréquence |  |  | PR |  |  | COQ
[16 empty] | …………. |  |  | …………. | …………. |  |  |  | …………. |  | …………. |  | ………….
2 | # 100 Glue Distribution & Cartridge assembly | Ratio (gramme) |  |  |  |  | 2 |  | 50 | 48 | 52 | BALANCE | 1Pcs at startup + 1pc end off ( Cond.Machine )
3 |  | Aspect et distribution de la colle (Mauvais étalement de la colle dans le couvercle) |  |  |  |  | 3 | + | B | Acc. to Panel Defect DC-0032 |  | Visual | 1 pc Start up + last off + 3H ( COQ ) & After start up Validation ( PR )
4 |  | Aspect et distribution de la colle (Manque quantité de colle) |  |  |  |  | 3 | + | B |  |  | Visual | 1 pc Start up + last off + 3H ( COQ ) & After start up Validation ( PR )
5 |  | Aspect et distribution de la colle (Dépassement de colle) |  |  |  |  | 3 |  | B |  |  | Visual | Start up
6 |  | Glue Polymerisation |  |  |  |  | 3 |  | 130°C | 120°C | 140°C | Visual | Start up + last off / 3H (PR)
1 | 110 2nd lid assembly and ultrasonic cartridge welding & glue polymerisation | Hauteur cartouche |  |  |  |  | 2 | C | 30.1 | 29.7 | 30.5 | Pied a coulisse | 1 pc Start up + last off + 2H ( COQ )
|  | Glue Polymerisation |  |  |  |  | 3 |  | 130°C | 120°C | 140°C | Visual | Start up + last off / 3H (PR)
2 |  | Aspect (Tenue d'accrochage / pas de bavure ) |  |  |  |  | 3 | + | B | Acc. to Panel Defect DC-0033 + PPS-0102 |  | Visual | 1 pc Start up + last off + 3H ( COQ ) & Start-up ( PR )
1 | 120 Cartridge O-Ring 25.466 & 25.467 | check Control internal height | [5 empty] | C | 29.2 | 28.7 | 29.7 | Caliper with PEC | 1 pc Start up + last off + 2H ( COQ )
2 |  | Presence BIG O-Ring |  |  |  |  | 3 | C | OK | Drawing SOP-0138 |  | Visual | After start up Validation ( PR )
3 |  | Presence SMALL O-Ring |  |  |  |  | 3 | C | OK
1 | 140 Plastic BAG Packaging labeling | corniere / palletisation / séparation |  |  |  |  | 2 |  | B | Acc. Fiche Packaging |  | MANUAL | chaque carton palette FINI
[8 empty] | #100 | PULL OFF TEST of the cardridge ( WITH media) | [7 empty] | #110 | PULL OFF TEST of the cardridge (WITHOUT media)
VERIFICATION PIECE MASTER DMR ET RDMR
| Master Samples |  | OK | NOK |  |  |  |  | 3 pcs Start-up ( PR ) |  |  | 3 pcs Last off ( PR ) | [5 empty] | 3 pcs Start-up 5 ( PR ) |  |  |  | 3 pcs after 4 H ( PR ) | [5 empty] | 3 pcs Last off ( PR )
| 1 | Piece Master | MS-CPJ-BBC-01 |  |  |  |  | N° | 1 | 2 | 3 | 4 | 5 |  | 6 |  | N° | 1 | 2 | 3 |  | 4 |  | 5 |  | 6 |  | 7 |  | 8 |  | 9
| 2 |  | MS-CPJ-BBC-02 |  |  |  |  | Valeur | [8 empty] | Valeur
| 3 |  | MS-CPJ-BBC-03
| 4 |  | MS-CPJ-BBC-04 |  |  |  |  | OK / NOK | [8 empty] | OK / NOK
VERIFICATION GABARIT DE CONTRÔLE DMR
| 1 | Disponibilité gabarit de contrôle | GCHC.BBC.MAX-03
| 2 |  | GC COTE 29.2 MAX
| 3 |  | GC COTE 29.2 MIN
| AC CEPTATION LOT JOURNALIER : |  | OUI |  | NON
| Qté PRODUITE CONFORME |  |  |  | ………………..
[21 empty] | Visa Chef de ligne | [5 empty] | Visa Technicien Qualité
| Qté NC |  |  |  | ………………..

## FO.27.689.00
FICHE DE CONTRÔLE FILTRE AIO 1 / ZAP 3 FO.27.689.00
[11 empty] | Préparation de la ligne : Verification MP | [9 empty] | Préparation de la ligne : Paramètre process
|  | Reference UFI/SOFIMA | S7689A |  |  | Customer | BLOW-BY CARTRIDGE |  |  |  | Designation MP | REFERENCE |  | N° LOT JDE. |  |  |  |  | Validité Produit chimiques |  | Machine: Caroussel | [5 empty] | Machine : Machine GLUE
|  | Reference CLIENT | 09.27.689.00 |  |  | Supplier | SF FILTERS |  |  |  | Resin Mix | 33.17.1 | [8 empty] | Paramètre |  | Consigne |  | Constat |  | Paramètre |  | Consigne |  | Constat
|  | P/N | SF93056 | [8 empty] | 33.18.3 | [8 empty] | Température Station 1 |  | 130±10 |  |  |  | Températue |  | T°>=25°C
|  | Libelle Produit | [8 empty] | Multilayer Media | 075_375_0 | [8 empty] | Température Station 2 |  | 130±10 |  |  |  | Températue A |  | T°>=25°C
|  | STAGE PROJET | Mass Production |  |  |  | . |  |  |  | O-Ring 36 . 2 x 2 . 62 | 25.467 | [8 empty] | Température Station 3 |  | 130±10 |  |  |  | Températue B |  | T°>=25°C
[11 empty] | O-Ring 42 . 5 x 2 . 62 | 25.466 | [8 empty] | Température Station 4 |  | 130±10 |  |  |  | Vitesse Plateau |  | 125±10 tr/min
|  | Qualification Stage | Mass Production | [7 empty] | Retaining Ring | 99_768 | [8 empty] | Température Station 5 |  | 130±10 |  |  |  | Temps de collage |  | 3±0,2
[11 empty] | Upper cover | 0120.48 | [8 empty] | Température Station 6 |  | 130±10 |  |  |  | Temps composant A |  | 5,93g/sec±1
[11 empty] | Under Cover | 0120.49 | [8 empty] | Air Comprimé |  | 6±1 |  |  |  | Temps composant A |  | 2,1g/sec±0,5
|  | N.OF |  |  |  | Quantity/W.O |  |  |  |  | Machine Lazer | [9 empty] | Temps de séchage |  | 10min
|  | Date de production |  |  |  | Date & IE Plan |  |  |  |  | BON FONCTIONNEMENT ET CHOIX MESSAGE | [5 empty] | OK |  | NOK
Moyen de Mesure
[12 empty] | PR : Production |  |  | OF : ordre de fabrication
COQ : CONTROLEUR QUALITE
A s s e m b l a g e P r o d u i t F I N I
Caracterisiques techniques et fonctionnelles | [15 empty] | Démarrage
N°op | ITEM | Identification des caracteristiques: - Plan, - Description (etainchete, brouillard salin…) |  |  |  |  | identif. Caract. | CS | Nominal | LL | UL | Moyen de contrôle | Fréquence |  |  | PR |  |  | COQ
[16 empty] | …………. |  |  | …………. | …………. |  |  |  | …………. |  | …………. |  | ………….
2 | # 100 Glue Distribution & Cartridge assembly | Ratio (gramme) |  |  |  |  | 2 |  | 50 | 48 | 52 | BALANCE | 1Pcs at startup + 1pc end off ( Cond.Machine )
3 |  | Aspect et distribution de la colle (Mauvais étalement de la colle dans le couvercle) |  |  |  |  | 3 | + | B | Acc. to Panel Defect DC-0032 |  | Visual | 1 pc Start up + last off + 3H ( COQ ) & After start up Validation ( PR )
4 |  | Aspect et distribution de la colle (Manque quantité de colle) |  |  |  |  | 3 | + | B |  |  | Visual | 1 pc Start up + last off + 3H ( COQ ) & After start up Validation ( PR )
5 |  | Aspect et distribution de la colle (Dépassement de colle) |  |  |  |  | 3 |  | B |  |  | Visual | Start up
6 |  | Glue Polymerisation |  |  |  |  | 3 |  | 130°C | 120°C | 140°C | Visual | Start up + last off / 3H (PR)
1 | 110 2nd lid assembly and ultrasonic cartridge welding & glue polymerisation | Hauteur cartouche |  |  |  |  | 2 | C | 30.1 | 29.7 | 30.5 | Pied a coulisse | 1 pc Start up + last off + 2H ( COQ )
|  | Glue Polymerisation |  |  |  |  | 3 |  | 130°C | 120°C | 140°C | Visual | Start up + last off / 3H (PR)
2 |  | Aspect (Tenue d'accrochage / pas de bavure ) |  |  |  |  | 3 | + | B | Acc. to Panel Defect DC-0033 |  | Visual | 1 pc Start up + last off + 3H ( COQ ) & Start-up ( PR )
1 | 120 Cartridge O-Ring 25.466 & 25.467 | check Control internal height | [5 empty] | C | 29.2 | 28.7 | 29.7 | Caliper with PEC | 1 pc Start up + last off + 2H ( COQ )
2 |  | Presence BIG O-Ring |  |  |  |  | 3 | C | OK | Drawing SOP-0138 |  | Visual | After start up Validation ( PR )
3 |  | Presence SMALL O-Ring |  |  |  |  | 3 | C | OK
1 | 140 Plastic BAG Packaging labeling | corniere / palletisation / séparation |  |  |  |  | 2 |  | B | Acc. Fiche Packaging |  | MANUAL | chaque carton palette FINI
[8 empty] | #100 | PULL OFF TEST of the cardridge ( WITH media) | [7 empty] | #110 | PULL OFF TEST of the cardridge (WITHOUT media)
VERIFICATION PIECE MASTER DMR ET RDMR
| Master Samples |  | OK | NOK |  |  |  |  | 3 pcs Start-up ( PR ) |  |  | 3 pcs Last off ( PR ) | [5 empty] | 3 pcs Start-up 5 ( PR ) |  |  |  | 3 pcs after 4 H ( PR ) | [5 empty] | 3 pcs Last off ( PR )
| 1 | Piece Master | MS-CPJ-BBC-01 |  |  |  |  | N° | 1 | 2 | 3 | 4 | 5 |  | 6 |  | N° | 1 | 2 | 3 |  | 4 |  | 5 |  | 6 |  | 7 |  | 8 |  | 9
| 2 |  | MS-CPJ-BBC-02 |  |  |  |  | Valeur | [8 empty] | Valeur
| 3 |  | MS-CPJ-BBC-03
| 4 |  | MS-CPJ-BBC-04 |  |  |  |  | OK / NOK | [8 empty] | OK / NOK
VERIFICATION GABARIT DE CONTRÔLE DMR
| 1 | Disponibilité gabarit de contrôle | GCHC.BBC.MAX-03
| 2 |  | GC COTE 29.2 MAX
| 3 |  | GC COTE 29.2 MIN
| AC CEPTATION LOT JOURNALIER : |  | OUI |  | NON
| Qté PRODUITE CONFORME |  |  |  | ………………..
[21 empty] | Visa Chef de ligne | [5 empty] | Visa Technicien Qualité
| Qté NC |  |  |  | ………………..